## 全工艺流程
| 车间 | 工序 | 主要工序内容 | 设定工序流程 | 现场实际工序流程 | 控制点/wip状态/系统动作 | 场景1 | 场景2 | 场景3 | 设备
1 | 白坯车间 | 白坯入仓 | 布样、门幅、克重、卷数出具联系单号，对样布批号抽样检验，录入ERP系统 | 客户来料→收货→清点数量→指定库位→入仓 | 客户来料→收货→清点数量→指定库位→入仓 | 1.控制点：坯布批次、供应商批号、数量 2.WIP 状态：“待检/待入库” 3.系统动作生成坯布入库单，打印唯一追溯标签（条码/RFID），支持按订单/批次定位库存。系统校验 ERP 采购单与实物
2 | 计划科 | 开卡 | 业务员对计划生产出具流转卡和工单号，并录入ERP系统 | 根据客户要求生成工艺卡 退卷，打卷，OS（精炼机），CP,BO,热堆，冷堆，预缩，平幅，松式减量，棉布精炼，吊胚，磨毛，练布，染色，还原清洗，固色，皂洗，水系，绳状水洗，脱水，开幅，预定型，烘干，定型，网带烘干，挂码，成品打卷。 | 根据客户要求生成工艺卡 退卷，打卷，OS（精炼机），CP,BO,热堆，冷堆，预缩，平幅，松式减量，棉布精炼，吊胚，磨毛，练布，染色，还原清洗，固色，皂洗，水系，绳状水洗，脱水，开幅，预定型，烘干，定型，网带烘干，挂码，成品打卷。 | 1.控制点：生成生产流转卡（物理卡或电子卡） 2.WIP 状态：“已开卡/待生产” 3.系统动作：MES 根据排产计划，将订单拆解为若干缸次流转卡，每卡绑定唯一卡号、产品规格、工艺路线、交期，卡与布捆标签关联
3 | 计划科 | 发卡 | 按照客户要求输入ERP系统，打印工艺流转卡，生成二维码，生成订单号，工单号。 | 按照流转卡流程生产，每一步在工艺结束之后刷卡，表明该过程结束，可进入下一步。 | 按照流转卡流程生产，每一步在工艺结束之后刷卡，表明该过程结束，可进入下一步。 | 1.控制点：流转卡与实物布捆的绑定确认 2.WIP 状态：“已发卡/待配桶” 3.系统动作：扫描流转卡与布捆标签，确认对应关系无误后“发卡出仓”。系统记录发卡时间、发卡人、所属机台/工段
4 | 白坯车间 | 配桶 | 拿到工艺流转卡，按照生产计划 人工将白坯布分成A管和B管，并匹配计划米数 | 拿到工艺流转卡，按照生产计划 人工将白坯布分成A管和B管，并匹配计划米数 | 拿到工艺流转卡，按照生产计划 人工将白坯布分成A管和B管，并匹配计划米数 | 1.控制点：将布捆/订单分配至具体染缸 2.WIP 状态：“已配桶/待前处理” 3.系统动作：MES 根据染缸装载量、颜色分组约束自动或手动指定缸号，记录配桶时间；布捆标签与缸号绑定，后续工序均以此追溯
5 | 白坯车间 | 打卷 | 为了使布样整齐，进行打卷。头尾根据布样张力是否变化和是否破损适当裁剪，之后重新编写A管和B管，进行缝合 | 为了使布样整齐，进行打卷。头尾根据布样张力是否变化和是否破损适当裁剪，之后重新编写A管和B管，进行缝合 | 为了使布样整齐，进行打卷。头尾根据布样张力是否变化和是否破损适当裁剪，之后重新编写A管和B管，进行缝合 | 1.控制点：布面形态由绳状/散装转为平幅卷装 2.WIP 状态：“已打卷/待进机” 3.系统动作：记录卷号、卷长、打卷张力，生成新卷标签（与流转卡关联），旧的布捆标签注销；系统更新 WIP 形态（平幅卷），为定型/磨毛等平幅工序做准备。
6 | 白坯车间 | 退卷 | 前面的工人将坯布头尾进行打结，后面的工人将打结部分缝合 | 前面的工人将坯布头尾进行打结，后面的工人将打结部分缝合 |  | 1.控制点：布卷退绕恢复为平幅或绳状进机 2.WIP 状态：“退卷中/进入后续工序” 3.系统动作：扫描卷标签确认身份，记录退卷时间及关联的下道工序设备号，卷标签至此消费完毕；若转为绳状进染缸，系统将 WIP 形态更新为“绳状”。
7 | 前处理 | 冷堆 | 根据小缸试验，确定冷堆的时间 进布→浸轧工作液→打卷→密封堆置（室温，24、36和72h）→水洗 | 进布→浸轧工作液→打卷→密封堆置（看需不要室温，24、36和72h）→水洗 |  | 1.控制点：浸轧后堆置时间的工艺合规 2.WIP 状态：“冷堆中” 3.系统动作：扫码记录冷堆开始时间，系统定时器监控堆置时间（如 8~12h），超时或不足均报警；记录堆置区域的温湿度（如条件具备）
8 | 前处理 | 热堆 | 根据小缸试验，确定热堆的时间 进布→浸轧工作液→打卷→密封堆置（室温，24、36和72h）→水洗 | 进布→浸轧工作液→打卷→密封堆置（看需不要室温，24、36和72h）→水洗 |  | 1.控制点：堆置温度和时间的控制 2.WIP 状态：“热堆中” 3.系统动作：记录堆置温度曲线与持续时长，与标准工艺比对，超出容忍区间自动触发品质异常预警
9 | 前处理 | BO（退浆） | 冷堆后→BO机/OS机（退浆）→ | 冷堆后→BO机/OS机（退浆）→ |  | 1.控制点：双氧水浓度、温度、时间 2.WIP 状态：“氧漂中” 3.系统动作：采集漂白设备的关键参数（温度、液量、车速），系统与工艺配方比对，异常报警；记录漂白结束时间，WIP 转“待水洗 |  |  |  | BO机/OS机
10 | 前处理 | 平幅 | 把原宽平幅进平幅机，改窄平幅 | 把原宽平幅进平幅机，改窄平幅 |  | 1.控制点：平幅水洗道数和用水量 2.WIP 状态：“平幅水洗中” 3.系统动作：记录水洗槽温度和换水频次，保证布面 pH 值达标；采集洗后布面残留药剂检测数据（可离线补录），WIP 转“待后道 |  |  |  | 平幅机
11 | 前处理 | 棉布精炼 |  |  |  | 1.控制点：碱浓度、煮练温度、时间 2.WIP 状态：“精炼中” 3.系统动作：扫码确认缸号及工艺配方，采集精炼设备温度曲线和碱液浓度（自动/人工录入），精炼结束后系统触发下道工序任务 |  |  |  | 不做
12 | 前处理 | 磨毛 |  |  |  | 1.控制点：磨毛辊速度、布面起毛效果 2.WIP 状态：“磨毛中” 3.系统动作：记录磨毛工艺参数（车速、辊压、磨辊目数），检验岗位录入磨毛效果评级；WIP 转“待后整理
13 | 前处理 | OS（退浆） | 冷堆后→BO机/OS机（退浆）→ | 冷堆后→BO机/OS机（退浆）→ |  | 1.控制点：水洗道次、溢流量 2.WIP 状态：“OS 水洗中” 3.系统动作：采集水洗槽温度和溢流阀状态，记录水洗终点（pH/电导率）检测数据。 |  |  |  | BO机/OS机
14 | 前处理 | CP（丝光） |  |  |  | 1.控制点：碱浓度、张力、车速 2.WIP 状态：“丝光中” 3.系统动作：采集丝光机碱槽浓度、温度及布铗张力，与标准工艺比对；记录丝光落布门幅，为后续定型提供基准 |  |  |  | 不做
15 | 前处理 | 预缩 | 把原宽平幅进弹力预缩机，改窄平幅 | 把原宽平幅进弹力预缩机，改窄平幅 |  | 1.控制点：收缩率和车速匹配 2.WIP 状态：“预缩中” 3.系统动作：采集预缩机温度和车速，记录进/出布门幅与缩水率，超出门幅/缩率标准即报警 |  |  |  | 弹力预缩机
16 | 前处理 | 松式减量 | 客户要求手感，过一遍绳状碱减量机 | 客户要求手感，过一遍绳状碱减量机 |  | 1.控制点：碱减量率（失重率） 2.WIP 状态：“减量中” 3.系统动作：记录碱浓度、温度、车速/喷嘴压力；减量前后自动称重，计算失重率并与标准比对，偏差超标自动锁单 |  |  |  | 绳状碱减量机
17 | 前处理 | 吊胚 |  |  |  | 1.控制点：堆置松弛时间和环境 2.WIP 状态：“吊胚中” 3.系统动作：记录吊胚开始/结束时间，系统监控最短松弛时间，达标后方可进入下道工序
18 | 前处理 | 练布 |  |  |  | 1.控制点：退浆/精练一体化的工艺参数 2.WIP 状态：“练布中” 3.系统动作：若练布涵盖退浆→煮练→漂白，系统按子步骤采集各自关键参数，形成完整的练布工艺记录链
19 | 前处理 | 预定型 | 对一些弹性织物，一般需要预定形处理。预定形完成后，对一些织物在染色时造成磨损，会进行包边处理，每隔80 cm进行缝合。 |  |  | 1.控制点：定型温度和门幅初步控制 2.WIP 状态：“预定型中” 3.系统动作：采集定型机温度和车速，记录落布门幅与克重，作为染色前基准数据；系统校验与工艺标准门幅偏差并报警
20 | 染色车间 | 染色 |  | 1，找布，2下布进缸，Ab管分米数，平均。3.普通水洗布（看要求复练）4.把准备好的助剂加入染缸，再加染料（根据工艺添加染料时间），5.选择品种选择工艺。6.集控电脑开始一键启动。7.自动取样（取样结果是否满足，不满足返回第三步）。8结束。 |  | 1.控制点：染色机全工艺曲线（升温速率、保温温度/时间、加料顺序与时间、浴比） 2.WIP 状态：“染色中” 3.系统动作：这是核心管控点。系统将标准工艺曲线直接下发至染色机控制器，实时采集实际温度曲线、加料信号、压力等数据并比对，超过容忍度自动报警并记录。染色完成系统触发下道还原清洗/皂洗任务
21 | 染色车间 | 还原清洗 |  | 染色后根据要求，1.加水，2加助剂，3选择还原清洗工艺升温。4结束，出缸 |  | 1.控制点：还原剂种类、温度、时间 2.WIP 状态：“还原清洗中” 3.系统动作：记录清洗温度和持续时间；完成后系统检测是否具备下道条件，WIP 转“待皂洗/水洗”
22 | 染色车间 | 固色 |  |  |  | 1.控制点：固色剂种类、温度、时间（尤其活性、酸性染料后） 2.WIP 状态：“固色中” 3.系统动作：扫码确认固色助剂，记录处理温度与时间；固色结束后水洗。 | ）
23 | 染色车间 | 皂洗 |  | 染色后根据要求，，1.加助剂，2选择皂洗工艺升温。4结束，出缸 |  | 1.控制点：皂洗温度、道数和布面浮色去除效果 2.WIP 状态：“皂洗中” 3.系统动作：采集皂洗槽温度与道次，检验员录入皂洗后布面白布沾色测试结果，合格后放行。
24 | 染色车间 | 绳状水洗 |  |  |  | 1.控制点：水洗道数、溢流量、pH/电导率 2.WIP 状态：“绳状水洗中” 3.系统动作：记录水洗工艺，在线电导率传感器数据接入 MES，水洗终点自动判定（电导率≤设定值）。
25 | 水洗车间 | 脱水 |  |  |  | 1.控制点：脱水时间和含水率 2.WIP 状态：“脱水完成” 3.系统动作：记录脱水时间与转速，称重后计算含水率并记录；超时未开幅进入待处理队列报警。
26 | 水洗车间 | 开幅 |  |  |  | 1.控制点：绳状→平幅的形态转换确认 2.WIP 状态：“已开幅/待定型” 3.系统动作：记录开幅时间和落布门幅，系统更新 WIP 形态为平幅；生成新的平幅布捆标识，与缸号关联。
27 | 水洗车间 | 水洗 |  |  |  | 1.控制点：平幅多槽水洗的道次与温度 2.WIP 状态：“平幅水洗中” 3.系统动作：记录各水洗槽温度和喷淋状态，确保布面残留药剂达到标准。
28 | 定型车间 | 定型 |  |  | 1.找卡找布 2.根据用户要求备料 3.升温 4.合上轧车 5.开车 7.幅宽测定 8.测克重 9.成品 | 1.控制点：定型温度、车速、超喂、门幅、纬斜/扭度 2.WIP 状态：“定型中” 3.系统动作：采集定型机各区温度和车速，实测落布门幅/克重/纬斜，系统与标准比对；超出门幅公差自动提示调机，定型完成生成定型卷标签。
29 | 定型车间 | 烘干 |  |  | 1.找卡找布 2.根据用户要求备料 3.升温 4.合上轧车 5.开车 7.幅宽测定 8.测克重 9.成品 | 1.控制点：烘干温度、布面含潮率 2.WIP 状态：“烘干中” 3.系统动作：采集烘筒温度或热风温度，在线测湿仪数据接入，含潮率达标后自动减速或提示。
30 | 定型车间 | 网带烘干 |  |  | 1.找卡找布 2.根据用户要求备料 3.升温 4.合上轧车 5.开车 7.幅宽测定 8.测克重 9.成品 | 1.控制点：网带速度、烘干温度、残余水分 2.WIP 状态：“网带烘干中” 3.系统动作：与烘干类似，记录网带烘干机各区温度和车速，出口含潮率检测，保证后续工序不受潮态影响。
31 | 成品车间 | 成品打卷 |  |  |  | 1.控制点：成品卷长、卷重、定等、降等判定 2.WIP 状态：“成品打卷中” → “待检验入库” 3.系统动作：打卷机联机读码器自动读取流转卡，生成成品卷标签（含定等、长度、重量、疵点），系统自动判定一等品/降等品并分流。
32 | 成品车间 | 挂码 |  |  |  | 1.控制点：码长、折幅数、码单一致性 2.WIP 状态：“挂码中” → “待包装” 3系统动作：挂码后生成成品码单，系统校验码单数与打卷长度是否一致，超出允差报警。
33 | 打样间 | 测配色机 | 负责颜色标准的建立、客户来样的色度测量、配色运算及色差判定 | 客户来样-读取颜色 → 配色软件生成推荐配方 → MES配方库审批 小样烘干还原后二次测色 → 色差自动判定
34 | 打样间 | 滴液机 | 负责将配方中的染料和助剂，按照医嘱从母液中精确滴加至染杯 | 将配方转为滴液指令-自动配液，实际滴量回传 → MES校验比对
35 | 打样间 | 红外线打样机 | 红外加热方式是精准控制升温速率，保证小样与大货重现性的关键 | 加载MES下发工艺，自动打样 → 实时曲线回传MES

## 流程图
总工艺流程
打样间 | DataColer测配色机
滴液机
打样机
计划科 | 开卡
发卡
白坯车间 | 配桶
| 退卷 | 打卷
前处理 | 练布 | 棉布精炼 | 吊胚 | 松式减量
| OS | 冷堆 | 热堆 | 平幅
| BO | CP | 预定型
| 磨毛 | 预缩
染色车间 | 染色
| 还原清洗 | 固色 | 皂洗 | 绳状水洗
水洗车间 | 脱水
开幅
水洗
定型车间 | 定型 | 烘干 | 网带烘干
成品车间 | 成品打卷 | 挂码
打样间 | DataColer测配色机
滴液机
打样机

## 按物料工艺来分
纯棉织物（全棉布）工艺流程 | 坯布进仓检验 → 翻布/分批/打印 → 缝头 → 烧毛 → 退浆 → 煮练 → 漂白 → 丝光 → [染色（长车轧染 或 溢流缸染）→ 皂洗 → 水洗] → 烘干 → 柔软/拉幅 → 预缩 → 成品检验 → 包装入库
涤纶织物工艺流程 | 坯布进仓检验 → 配布/开幅 → 精练（去油） → 预缩 → 预定型 → 碱减量 → [染色（高温高压130℃，分散染料）→ 还原清洗 → 水洗] → 烘干 → 后整理（柔软/抗静电/防水等功能整理） → 定型 → 成品检验 → 包装入库
涤棉混纺织物工艺流程 | 坯布进仓检验 → 翻缝 → 烧毛 → 退浆 → 煮练 → 漂白 → 丝光 → [一浴法染涤棉 或 二浴法（先分散染料染涤→还原清洗→再活性染料染棉）] → 皂洗 → 水洗 → 烘干 → 柔软/拉幅 → 预缩 → 成品检验 → 包装入库
锦纶织物工艺流程 | 坯布进仓检验 → 精练除油（平幅或溢流）→ （预定型，含氨纶必做） → [染色（酸性/中性染料，~100℃）→ 固色 → 水洗] → 烘干 → 后整理（柔软/防水等） → 定型 → 成品检验 → 包装入库
腈纶织物工艺流程 | 坯布进仓检验 → 精练（去油） → 预定型 → [染色（阳离子染料，95~100℃，控制升温速率）→ 缓染 → 固色 → 水洗] → 烘干 → 后整理 → 成品检验 → 包装入库
粘胶织物工艺流程 | 坯布进仓检验 → 翻缝 → （煮练） → （漂白，浅/艳色需做） → [染色（活性染料，~60℃）→ 皂洗 → 水洗] → 烘干 → 柔软整理 → （预缩） → 成品检验 → 包装入库
羊毛织物工艺流程 | 坯布进仓检验 → 洗呢（去油） → （碳化，去除植物杂质，必要时） → [染色（酸性/毛用活性染料，控制pH值）→ 水洗] → 烘干 → 缩绒 → 蒸呢/压烫 → 成品检验 → 包装入库
真丝织物工艺流程 | 坯布进仓检验 → 脱胶/精练 → 漂白（浅色需做） → [染色（酸性染料，85~95℃）→ 水洗] → 烘干 → 柔软/手感整理 → 定型 → 成品检验 → 包装入库